## Feuil1
Chantier de démolition d'un bâtiment (M ou MPA) suivi d'une construction (DD ou APA) Justification de la réutilisation des matériaux minéraux de déconstruction: Démontrer que les quantités totales de béton de démolition et de matériaux de démolition non triés sont bien réincorporées sous forme liée dans la construction future
1- Remplir les cellules jaunes des colonnes B, E, F, H et I selon les spécificités de votre projet (les valeurs inscrites ici sont à titre d'exemple)
2- Ne pas modifier les formules des colonnes C, G, J et K
3- Si les valeurs des cellules K11 et K22 sont respectivement inférieures aux valeurs des cellules C11 et C22, alors vous devez impérativement justifier le non respect de la condition dans la cellule bleue ci-dessous.
DECONSTRUCTION (Incrire n°M ou MPA) |  | CONSTRUCTION (Incrire n°DD ou APA)
Volume béton démolition (m3) | Poids = Vbéton dém X 2,4 t/m3 (t) | Elements constructifs | Volume béton prévu (m3) | Psable + granulat (0-22mm) = Vbéton prévu X 2.0 t/m3 (t) | Classe d'exposition | % béton recyclé RC-C | Quantité de matériaux recyclés incorporés (t) | Poids total de matériaux recyclés incorporés (t)
300 | 720 | Radiers | 160 | 320 | XC1 | 20 | 64 | 1238.8
|  | Murs porteurs intérieurs | 400 | 800 | XC1 | 50 | 400
|  | Murs porteurs extérieurs | 50 | 100 | XC4, XF1 | 50 | 50
|  | Murs non-porteurs intérieurs | 50 | 100 | XC1 | 80 | 80
|  | Murs non-porteurs extérieurs | 20 | 40 | XC4, XD1, XF1 | 15 | 6
|  | Poteaux porteurs intérieurs | 20 | 40 | XC1 | 20 | 8
|  | Poteaux porteurs extérieurs | 2 | 4 | XC4, XD1, XF1 | 20 | 0.8
|  | Dalles intérieures | 600 | 1200 | XC1 | 50 | 600
|  | Dalles extérieures | 50 | 100 | XC4, XF3 | 20 | 20
|  | Dallage aménagements ext. | 25 | 50 | XC4, XD3, XF4 | 20 | 10
Volume matériaux démolition non triés (m3) | Poids = Vmat. dém. non triés X 1,8 t/m3 (t) | Elements constructifs | Volume béton maigre, enrobage prévu (m3) | Psable + granulat (0-22mm) = Vbéton maigre, enrobage X 1.5 t/m3 (t) | Classe d'exposition | % béton recyclé RC-M | Quantité de matériaux recyclés incorporés (t) | Poids total de matériaux recyclés incorporés (t)
80 | 144 | Béton maigre et/ou Béton d'enrobage | 200 | 300 |  | 100 | 300 | 300
Commentaires et justification si: Poids total de matériaux recyclés < Poids matériau démoli (cellule K11) < (cellule C11) OU (cellule K22) < (cellule C22) --> Exemple: Une villa est démolie et un immeuble principalement en bois et structure métallique sera reconstruit